## Приложение № 1
Приложение № 1 к Техническому заданию
ТРЕБОВАНИЯ К БУФЕРНЫМ ЖИДКОСТЯМ И ЦЕМЕНТНЫМ РАСТВОРАМ |  |  |  | ДА
НЕТ
ЗАПОЛНЯЕТСЯ ЗАКАЗЧИКОМ
№ | ТЕХНИЧЕСКИЕ ПАРАМЕТРЫ / ОПИСАНИЕ | ЕД.ИЗМ | ОСОБЫЕ ТРЕБОВАНИЯ КОМПАНИИ
1 | 2 | 3 | 4
Требования к незамерзаюшим буферным жидкостям
1 | Кондуктор Ø323,9 мм |  | 1. Обеспечение разделения сред жидкостей в скважине; 2. Очистка обсадной колонны и стенок скважины; 3. Эффективное вытеснение бурового раствора; 4. Запрещено применение буферной жидкости на основе цементов 5. Буферные жидкости должны быть незамерзающими. 6. Коррозионная активность менее 0,12 мм в год.
1.1 | Отмывочный буфер | г/см³ | 1.02
1.2 | Реологический буфер | г/см³ | 1.32
1.3 | Пластическая вязкость | Па·с | Определяется подрядчиком, исходя из соблюдения иерархии реологических параметров
1.4 | ДНС | Па | Определяется подрядчиком, исходя из соблюдения иерархии реологических параметров
2 | Промежуточная колонна Ø244,5 мм |  | 1. Обеспечение разделения сред жидкостей в скважине; 2. Очистка обсадной колонны и стенок скважины; 3. Эффективное вытеснение бурового раствора; 4. Запрещено применение буферной жидкости на основе цементов 5. Буферные жидкости должны быть незамерзающими. 6. Коррозионная активность менее 0,12 мм в год.
2.1 | Отмывочный буфер | г/см³ | 1.02
2.2 | Реологический буфер | г/см³ | 1.32
2.3 | Пластическая вязкость | Па·с | Определяется подрядчиком, исходя из соблюдения иерархии реологических параметров
2.4 | ДНС | Па | Определяется подрядчиком, исходя из соблюдения иерархии реологических параметров
3 | Экс. колонна Ø177,8 мм |  | 1. Обеспечение разделения сред жидкостей в скважине; 2. Очистка обсадной колонны и стенок скважины; 3. Эффективное вытеснение бурового раствора; 4. Запрещено применение буферной жидкости на основе цементов 5. Буферные жидкости должны быть незамерзающими. 6. Коррозионная активность менее 0,12 мм в год.
3.1 | Отмывочный буфер | г/см³ | 1.02
3.2 | Реологический буфер | г/см³ | 1.32
3.3 | Пластическая вязкость | Па·с | Определяется подрядчиком, исходя из соблюдения иерархии реологических параметров
3.4 | ДНС | Па | Определяется подрядчиком, исходя из соблюдения иерархии реологических параметров
4 | Хвостовик Ø114,3 мм |  | 1. Обеспечение разделения сред жидкостей в скважине; 2. Очистка обсадной колонны и стенок скважины; 3. Эффективное вытеснение бурового раствора; 4. Запрещено применение буферной жидкости на основе цементов 5. Буферные жидкости должны быть незамерзающими. 6. Коррозионная активность менее 0,12 мм в год.
4.1 | Реологический буфер | г/см³ | 1.76
4.2 | Пластическая вязкость | Па·с | Определяется подрядчиком, исходя из соблюдения иерархии реологических параметров
4.3 | ДНС | Па | Определяется подрядчиком, исходя из соблюдения иерархии реологических параметров
Требования к цементным растворам
1 | Кондуктор Ø 323,9 мм
1.1 | Цементируется до устья в одну ступень с применением цементного раствора нормальной плотности и облегченного цементного раствора |  | Для установки противовыбросового оборудования, перекрытие зон несовместимых условий бурения
1.2 | Плотность облегченного цементного раствора | г/см³ | 1.55
1.3 | Плотность цементного раствора нормальной плотности | г/см³ | 1.85
1.4 | Объем облегченного цементного раствора | м³ | 44.95
1.5 | Объем цементного раствора нормальной плотности | м³ | 45.68
1.6 | Прочность при сжатии через 12 часов в скважинных условиях |  | Предоставить отчеты о лабораторных испытаниях
1.6.1 | камня из облегченного цементного раствора | МПа | >3,4
1.6.2 | камня из цементного раствора нормальной плотности | МПа | >6,8
2 | Промежуточная колонна Ø244,5 мм
2.1 | Цементируется до устья в одну ступень с применением цементного раствора нормальной плотности и облегченного цементного раствора |  | Для установки противовыбросового оборудования, перекрытие зон несовместимых условий бурения
2.2 | Плотность цементного раствора | г/см³ | 1.85
2.3 | Плотность облегченного цементного раствора | г/см³ | 1.5
2.4 | Объем цементного раствора | м³ | 39.24
2.5 | Объем облегченного цементного раствора | м³ | 27.9
2.6 | Прочность при сжатии через 12 часов в скважинных условиях |  | Предоставить отчеты о лабораторных испытаниях
2.6.1 | камня из облегченного цементного раствора | МПа | >3,4
2.6.2 | камня из цементного раствора нормальной плотности | МПа | >6,8
3 | Эксплуатационная колонна Ø 177,8 мм*
3.1 | Цементируется до устья в две ступени с применением цементного раствора нормальной плотности и облегченного цементного раствора* |  | Для установки противовыбросового оборудования, перекрытие зон несовместимых условий бурения
3.2 | Плотность цементного раствора 1 ступень | г/см³ | 1.85
3.3 | Плотность облегченного цементного раствора 1 ступень | г/см³ | 1.6
3.4 | Плотность цементного раствора 2 ступень | г/см³ | 1.85
3.5 | Объем цементного раствора 1 ступень | м³ | 13.23
3.6 | Объем облегченного цементного раствора 1 ступень | м³ | 12.27
3.6.1 | Объем цементного раствора 2 ступень | м³ | 31.85
3.6.2 | Прочность при сжатии через 12 часов в скважинных условиях |  | Предоставить отчеты о лабораторных испытаниях
| камня из облегченного цементного раствора | МПа | >5
| камня из цементного раствора нормальной плотности | МПа | >15
3.7 | Модуль Юнга через 72 час. в скважинных условиях При использовании эластичных цементов |  | Предоставить отчеты о лабораторных испытаниях по ГОСТ 28985-91 или ASTM D7012
3.7.1 | камня из цементного раствора нормальной плотности | МПа | <9000
4 | Хвостовик Ø114,3 мм**
4.1 | Цементируется до устья в одну ступень с применением цементного раствора нормальной плотности |  | Для установки противовыбросового оборудования, перекрытие зон несовместимых условий бурения
4.2 | Плотность цементного раствора | г/см³ | 1.9
4.3 | Объем цементного раствора | м³ | 3.13
4.4 | Прочность при сжатии через 24 часов в скважинных условиях |  | Предоставить отчеты о лабораторных испытаниях
4.4.1 | камня из цементного раствора нормальной плотности | МПа | >15
4.5 | Модуль Юнга через 72 час. в скважинных условиях При использовании эластичных цементов |  | Предоставить отчеты о лабораторных испытаниях по ГОСТ 28985-91 или ASTM D7012
4.5.1 | камня из цементного раствора нормальной плотности | МПа | <9000
5 | Цементный мост
5.1 | Плотность цементного раствора | г/см³ | 1,9-2,0
5.2 | Прочность при сжатии через 24 часа в скважинных условиях |  | Предоставить отчеты о лабораторных испытаниях
5.2.1 | камня из цементного раствора | МПа | >20,7
ТРЕБОВАНИЯ К ТЕХНОЛОГИЧЕСКОЙ ОСНАСТКЕ ОБСАДНЫХ КОЛОНН |  |  |  | ДА | Требуется
|  |  |  | НЕТ | Не требуется
ЗАПОЛНЯЕТСЯ ЗАКАЗЧИКОМ
№ | СПЕЦИФИКАЦИЯ | ОСОБЫЕ ТРЕБОВАНИЯ КОМПАНИИ
1 | 2 | 3
Требования к технологической оснастке, согласно приложению № 2 к Техническому заданию "ТРЕБОВАНИЯ К ВЫПОЛНЕНИЮ РАБОТ ПО ЦЕМЕНТИРОВАНИЮ СКВАЖИН"
Примечания: 1. Все испытания выполняются в соответствии с требованиями ISO 10426-2, если не указано иное. 2. Отчеты о проведении лаб. испытаний должны включать в себя состав смеси, плотность, выход, водоцементное отношение, температуру при проведении испытания, давление при проведении испытания и результаты испытаний с графиками определяемых параметров. 3. Обеспечить высоту подъема цементного камня до уровня, указанного в геолого-техническом наряде! При установлении недоподъема цемента по результатам АКЦ - выполнение ремонтно-изоляционных работ по наращиванию цементного камня либо перебур ствола за счет подрядчика. 4. Обязательное использование арктических цементов 5. При цементировании эксплуатационной колонны необходимо предусмотреть применение газоблокаторов и расширяющих добавок с коэф. расширения не более 2%. 6. При необходимости применять кольматирование при цементировании. 7. В случае риска возникновения поглощения предусмотреть использование кольматирующей добавки в составе реологической буферной жидкости и цементного раствора при цементировании. 8. Применять расширяющие добавки в составе облегченного цементного раствора и цементного раствора нормальной плотности с целью придания цементному камню расширяющей способности и минимизировать возникновение негерметичности МКП. Линейное расширение цементного камня по методике ISO 10426-5 не должно превышать 2%. 9. *По решению заказчика допускается производить цементирования эксплуатационной колонны в одну ступень, в случае достаточных значений фактического давления ГРП, определенных по результатам LOT-теста. В состав облегченного цементного раствора включить использование алюмосиликатных микросфер для понижения плотности до 1450 кг/м³.