## Приложение № 1
Приложение № 1 к Техническому заданию
ТРЕБОВАНИЯ К БУФЕРНЫМ ЖИДКОСТЯМ И ЦЕМЕНТНЫМ РАСТВОРАМ |  |  |  | ДА
НЕТ
ЗАПОЛНЯЕТСЯ ЗАКАЗЧИКОМ
№ | ТЕХНИЧЕСКИЕ ПАРАМЕТРЫ / ОПИСАНИЕ | ЕД.ИЗМ | ОСОБЫЕ ТРЕБОВАНИЯ КОМПАНИИ
1 | 2 | 3 | 4
Требования к незамерзаюшим буферным жидкостям
1 | Кондуктор Ø 323,9 мм |  | 1. Обеспечение разделения сред жидкостей в скважине; 2. Очистка обсадной колонны и стенок скважины; 3. Эффективное вытеснение бурового раствора; 4. Запрещено применение буферной жидкости на основе цементов; 5. Буферные жидкости должны быть незамерзающими.
1.1 | Отмывочный буфер | г/см³ | 1.02
1.2 | Реологический буфер | г/см³ | 1.3
1.3 | Пластическая вязкость | Па·с | Определяется подрядчиком, исходя из соблюдения иерархии реологических параметров
1.4 | ДНС | Па | Определяется подрядчиком, исходя из соблюдения иерархии реологических параметров
2 | Промежуточная колонна Ø 244,5 мм |  | 1. Обеспечение разделения сред жидкостей в скважине; 2. Очистка обсадной колонны и стенок скважины; 3. Эффективное вытеснение бурового раствора; 4. Запрещено применение буферной жидкости на основе цементов; 5. Буферные жидкости должны быть незамерзающими.
2.1 | Отмывочный буфер | г/см³ | 1.02
2.2 | Реологический буфер | г/см³ | 1.3
2.3 | Пластическая вязкость | Па·с | Определяется подрядчиком, исходя из соблюдения иерархии реологических параметров
2.4 | ДНС | Па | Определяется подрядчиком, исходя из соблюдения иерархии реологических параметров
3 | Экс. колонна Ø 168,3 мм |  | 1. Обеспечение разделения сред жидкостей в скважине; 2. Очистка обсадной колонны и стенок скважины; 3. Эффективное вытеснение бурового раствора; 4. Запрещено применение буферной жидкости на основе цементов; 5. Буферные жидкости должны быть незамерзающими.
3.1 | Отмывочный буфер | г/см³ | 1.02
3.2 | Отмывающая способность буфера, |  | Предоставить отчеты о лабораторных испытаниях
3.3 | не менее | % | 80
3.4 | Реологический буфер | г/см³ | 1.3
3.5 | Пластическая вязкость | Па·с | Определяется подрядчиком, исходя из соблюдения иерархии реологических параметров
3.6 | ДНС | Па | Определяется подрядчиком, исходя из соблюдения иерархии реологических параметров
Требования к цементным растворам
1 | Кондуктор Ø 323,9 мм
1.1 | Цементируется до устья в одну ступень с применением цементного раствора нормальной плотности и облегченного цементного раствора |  | Для установки противовыбросового оборудования, перекрытие зон несовместимых условий бурения
1.2 | Плотность облегченного цементного раствора | г/см³ | 1.55
1.3 | Объем облегченного цементного раствора | м³ | 56.6
1.4 | Плотность цементного раствора плотности | г/см³ | 1.85
1.5 | Объем цементного раствора нормальной плотности | м³ | 12.1
1.6 | Прочность при сжатии через 12 часов в скважинных условиях |  | Предоставить отчеты о лабораторных испытаниях
1.6.1 | камня из облегченного цементного раствора | МПа | >2,1
1.6.2 | камня из цементного раствора нормальной плотности | МПа | >3,4
2 | Промежуточная колонна Ø244,5 мм
2.1 | Цементируется до устья в одну ступень с применением цементного раствора нормальной плотности и облегченного цементного раствора |  | Для установки противовыбросового оборудования, перекрытие зон несовместимых условий бурения
2.2 | Плотность облегченного цементного раствора | г/см³ | 1.53
2.3 | Плотность цементного раствора плотности | г/см³ | 1.85
2.4 | Объем облегченного цементного раствора | м³ | 43.5
2.5 | Объем цементного раствора нормальной плотности | м³ | 9.3
2.6 | Прочность при сжатии через 12 часов в скважинных условиях |  | Предоставить отчеты о лабораторных испытаниях
2.6.1 | камня из облегченного цементного раствора | МПа | >3,4
2.6.2 | камня из цементного раствора нормальной плотности | МПа | >3,4
3 | Эксплуатационная колонна Ø 168,3 мм
3.1 | Цементируется до устья в одну ступень с применением цементного раствора нормальной плотности и облегченного цементного раствора |  | Для установки противовыбросового оборудования, перекрытие зон несовместимых условий бурения
3.2 | Плотность цементного раствора | г/см³ | 1.85
3.3 | Плотность облегченного цементного раствора | г/см³ | 1.53
3.4 | Объем цементного раствора | м³ | 15.1
3.5 | Объем облегченного цементного раствора | м³ | 38.7
3.6 | Прочность при сжатии через 24 часов в скважинных условиях |  | Предоставить отчеты о лабораторных испытаниях
3.6.1 | камня из облегченного цементного раствора | МПа | >3,4
3.6.2 | камня из цементного раствора нормальной плотности | МПа | >6,8
3.7 | Модуль Юнга через 72 час. в скважинных условиях При использовании эластичных цементов |  | Предоставить отчеты о лабораторных испытаниях по ГОСТ 28985-91 или ASTM D7012
3.7.1 | камня из цементного раствора нормальной плотности | МПа | <9000
4 | Цементный мост
4.1 | Плотность цементного раствора | г/см³
4.2 | Прочность при сжатии через 24 часа в скважинных условиях |  | Предоставить отчеты о лабораторных испытаниях
4.2.1 | камня из цементного раствора | МПа | >20,7
ТРЕБОВАНИЯ К ТЕХНОЛОГИЧЕСКОЙ ОСНАСТКЕ ОБСАДНЫХ КОЛОНН |  |  |  | ДА | Требуется
|  |  |  | НЕТ | Не требуется
ЗАПОЛНЯЕТСЯ ЗАКАЗЧИКОМ
№ | СПЕЦИФИКАЦИЯ | ОСОБЫЕ ТРЕБОВАНИЯ КОМПАНИИ
1 | 2 | 3
Требования к технологической оснастке, согласно приложению № 2 к Техническому заданию "ТРЕБОВАНИЯ К ВЫПОЛНЕНИЮ РАБОТ ПО ЦЕМЕНТИРОВАНИЮ СКВАЖИН"
Примечания: 1. Все испытания выполняются в соответствии с требованиями ISO 10426-2, если не указано иное. 2. Отчеты о проведении лаб. испытаний должны включать в себя состав смеси, плотность, выход, водоцементное отношение, температуру при проведении испытания, давление при проведении испытания и результаты испытаний с графиками определяемых параметров. 3. Обеспечить высоту подъема цементного камня до уровня, указанного в геолого-техническом наряде! При установлении недоподъема цемента по результатам АКЦ - выполнение ремонтно-изоляционных работ по наращиванию цементного камня либо перебур ствола за счет Подрядчика. 4. Обязательное использование арктических цементов. 5. При цементировании эксплуатационной колонны необходимо предусмотреть применение газоблокаторов и расширяющих добавок с коэф. расширения не более 2 %.