## Приложение № 3
Приложение № 3 к Техническому заданию
ТРЕБОВАНИЯ К ТЕХНОЛОГИЧЕСКОЙ ОСНАСТКЕ ОБСАДНЫХ КОЛОНН |  |  | Требуется | ДА
ЗАПОЛНЯЕТСЯ ЗАКАЗЧИКОМ
№ | СПЕЦИФИКАЦИЯ | МИНИМАЛЬНЫЕ ТРЕБОВАНИЯ КОМПАНИИ
1 | Обсадная колонна Ø 245 мм
| Центраторы турбулизирующие жесткие | Внутренний диаметр центратора: 247,5 (+2) мм
| Центраторы пружинные цельные | Из цельного отрезка трубы или из цельного листа металла. Скрепление ответных концов цельного листа металла при сборке в кольцо должно быть произведено по технологии для данного типа стали. Для скрепления допускается дуговая сварка, наплавка. Разрушения и деформации в местах скрепления во время спуска происходить не должно. Недопустимо применение заклепок и точечной сварки. Количество сварных швов - не более двух. Соответствует ISO 10427-1 / API 10 Spec D Наружный диаметр центратора по противоположным рессорам: 295,3 (+2) мм Количество рессор: 6-8 шт.
| Центраторы пружинные | Применение сборных центраторов недопустимо. Соответствует ISO 10427-1 / API 10 Spec D. При использовании сварки прочность сварного соединения должна быть не ниже прочности основного металла.
| Кольца стопорные для центраторов | Удерживающее усилие стопорного кольца при испытании по ISO 10427-2:2004, не менее 55 кН. Внутренний диаметр стопорного кольца: 248(+2) мм. Внешний диаметр стопорного кольца, не более: 258 мм(+2) мм. Отсутствие выступающих частей на стопорных кольцах.
| Муфта с обратным клапаном, разбуриваемая PDC | Внутренний проходной диаметр не менее 224,3 мм.
| Башмак направляющий с обратным клапаном, разбуриваемый PDC | Внутренний проходной диаметр не менее 224,3 мм.
Пробка разделительная
| Пробка продавочная | ПРП-Ц-245 (или аналоги) разбуриваемые PDC
Цементировочная корзина
2 | Обсадная колонна Ø 178 мм
| Центраторы турбулизирующие жесткие | Внутренний диаметр центратора: 170 (+2) мм
| Центраторы пружинные цельные | Из цельного отрезка трубы или из цельного листа металла. Скрепление ответных концов цельного листа металла при сборке в кольцо должно быть произведено по технологии для данного типа стали. Для скрепления допускается дуговая сварка, наплавка. Разрушения и деформации в местах скрепления во время спуска происходить не должно. Недопустимо применение заклепок и точечной сварки. Количество сварных швов - не более двух. Соответствует ISO 10427-1 / API 10 Spec D Наружный диаметр центратора по противоположным рессорам: 220,7 (+2) мм / 216 (+2) мм Количество рессор: 5-6
| Центраторы пружинные | Применение сборных центраторов недопустимо. Соответствует ISO 10427-1 / API 10 Spec D. При использовании сварки прочность сварного соединения должна быть не ниже прочности основного металла.
| Кольца стопорные для центраторов | Удерживающее усилие стопорного кольца при испытании по ISO 10427-2:2004, не менее 55 кН. Внутренний диаметр стопорного кольца: 171 (+2) мм. Внешний диаметр стопорного кольца, не более: 194 мм. Отсутствие выступающих частей на стопорных кольцах.
| Муфта с обратным клапаном, разбуриваемая PDC | Внутренний проходной диаметр не менее 150 мм. Максимальное внутреннее избыточное давление - не менее 35 МПа; Максимальное наружное избыточное давление - не менее 35 МПа;
| Башмак направляющий с обратным клапаном, разбуриваемый PDC | Внутренний проходной диаметр не менее 150 мм.
| Пробка разделительная | ПРП-Ц-178 (или аналоги) разбуриваемые PDC
Пробка продавочная
Устройство для создания искусственного забоя / механической опоры при установке цементных мостов (для установки в открытом стволе диаметром 220,7 мм / 215,9мм)
Примечания: 1. Диапазон применения элементов технологической оснастки должен соответствовать геолого-техническим условиям скважины. Прочностные характеристики технологической оснастки должны соответствовать прочности обсадной колонны. 2. Допускается к работе технологическая оснастка, прошедшая валидацию в периметре Компании РН. 3. В процессе цементирования необходимо предусмотреть наличие фильтра в нагнетательной линии.