## Приложение № 4
Приложение № 4 к Техническому заданию
ТРЕБОВАНИЯ К ЛАБОРАТОРНОМУ ОБОРУДОВАНИЮ ДЛЯ ЦЕМЕНТИРОВАНИЯ СКВАЖИН
ЗАПОЛНЯЕТСЯ ЗАКАЗЧИКОМ
№ | ОБОРУДОВАНИЕ | ТРЕБОВАНИЕ | КОММЕНТАРИИ
1 | 2 | 3 | 4
1 | Набор для проведения анализа воды (Cl-, pH, мех.примеси) | Требуется | Указать местоположение и укомплектованность лаборатории.
2 | Весы лабораторные | Требуется
3 | Миксер постоянной скорости с двумя предустановленными скоростями 4000 и 12000 об/мин и возможностью плавного регулирования скорости вращения | Требуется
4 | Рычажные весы-плотномер для определения плотности раствора под давлением | Требуется
5 | Атмосферный консистометр | Требуется
6 | Ротационный вискозиметр 6-ти скоростной с термочашкой | Требуется | Возможна замена на вискозиметр 12-ти скоростной с термочашкой
7 | Ротационный вискозиметр 12-ти скоростной с термочашкой | Не требуется
8 | Прибор для определения водоотдачи цементного раствора | Требуется
9 | Ультразвуковой анализатор цемента для определение прочности в скважинных условиях | Не требуется
10 | Термобарический консистометр | Требуется
11 | Прибор для испытания цементных образцов на прочность при сжатии | Требуется | Возможна замена на ультразвуковой анализатор цемента
12 | Автоклав и формы для выдержки образцов при высоком давлении и высокой температуре с автоматическим контролем температуры и давления | Не требуется
13 | Коническая колба для определения водоотделения цементного раствора | Требуется
14 | Цилиндр для определения седиментационной устойчивости цементного раствора (осаждения) | Требуется
15 | Прибор для определения СНС в скважинных условиях | Не требуется
16 | Прибор для определения водоотдачи цементного раствора при высоком давлении и высокой температуре | Не требуется
17 | Прибор для определения усадки/расширения цементного камня | Не требуется
18 | Прибор для определения прочности сцепления цементного камня с внешней огибающей металлической поверхностью | Не требуется
19 | Прибор для измерения газопроницаемости цементного камня | Не требуется | Допускается использование сторонней аккредитованной лаборатории
20 | Прибор для определения теплопроводности цементного камня | Не требуется | Допускается использование сторонней аккредитованной лаборатории
21 | Прибор для определения тепловыделения цементного раствора в процессе гидратации | Не требуется | Допускается использование сторонней аккредитованной лаборатории
22 | Водяная баня атмосферная для выдержки образцов при температуре до 82C с цифровым управлением температурой. | Требуется | Не требуется при использовании ультразвукового анализатора цемента
23 | Охладитель циркуляционный для консистометров и ультразвуковых анализаторов. | Требуется
24 | Газовый пикнометр для определения истинной плотности веществ | Не требуется
25 | Прибор для определения механических свойств цементного камня (модуль Юнга, коэффициент Пуассона) | Не требуется | Допускается использование сторонней аккредитованной лаборатории
26 | Система сбора данных для термобарических консистометров и ультразвуковых анализаторов. | Требуется